## Лист1
Свойства |  |  | Единица измерения | Метод тестирования | Состояние образца | ZELLAMID® 202 (ПА6) | ZELLAMID® 202 MO (ПА6 + MoS2) | ZELLAMID® 202XN (ПА6 усиленный) | ZELLAMID® 250SW (ПА6.6) | ZELLAMID® 250HI (ПА6.6) | ZELLAMID® 250PE (ПА6.6+ПЭ) | ZELLAMID® 250GF30 (ПА6.6 +30% стекловолокна) | ZELLAMID® 900, 900SW (ПОМ-C) | ZELLAMID® 900PE (ПОМ-C+ПЭ) | ZELLAMID® 900AS (ПОМ-C антистатик) | ZELLAMID® 900 XUELS (ПОМ-токопроводящий) | ZELLAMID® 900 XT (ПОМ-C+ПТФЭ) | ZELLAMID® 900 XMD (ПОМ-C) определяемый металлодетект. | ZELLAMID® 900 H, 900 HSW (ПОМ-Г) | ZELLAMID® 1400, 1400 SW (ПЭТ-C) | ZELLAMID® 1400HI (ПЭТ–C высоко ударопрочный) | ZELLAMID® 1400T (ПЭТ-C + твердая смазка ПТФЭ) | ZELLAMID® 1400 ПБТ (ПБТ) | ZELLAMID® 1500 (ПЭЭК) | ZELLAMID® 1500Т ПЭЭК мод.) | ZELLAMID® 1500Х (ПЭЭК) | ZELLAMID® 1500GF30 (ПЭЭК+30% cтекловолок.) | ZELLAMID® 1500CA30 (ПЭЭК +30% углеволок.) | ZELLAMID® 1500С20 (ПЭЭК с керам. наполнител.) | ZELLAMID® 1000 (ПЭИ) | ZELLAMID® 1000GF30 (ПЭИ+30% стекловол.) | ZELLAMID® 1900 (ПФС) | ZELLAMID® 1900GF40 (ПФС+40% стекловол.) | ZELLAMID® 2100 (ПФСУ)
МЕХАНИЧЕСКИЕ СВОЙСТВА
Прочность на разрыв |  |  | МПа | ISO 527 | Сухой | 80 | 75 | 93 | 80 | 50 | 65 | 100 | 70 | 40 | 40 | 69 | 63 | 56 | 72 | 80 | 85 | 75 | 56 | 97 | 141 | 95 | 155 | 240 | 95 | 105 | 169 | 33 | 185 | 70
|  |  | % | ISO 527 | Влажный | 50 |  |  | 60
Удлинение при разрыве |  |  | % | ISO 527 | Сухой | 50–100 | 25 | 5 | 50 | 32 | 11 | 8 | 40 | 7 | 72 | 11 | 22 | 10 | 40 | 20 | 23 | 5 | >50 | 25 | 2 | 30 | 2 | 1.7 | 20 | 60 | 1.9 | >60
|  |  | МПа | ISO 527 | Влажный | 200 |  |  | 150
Модуль упругости при растяжении |  |  | МПа | ISO 527 | Сухой | 3000 | 2700 | 4200 | 3200 | 2000 | 2700 | 4800 | 3000 | 2200 | 1380 | 3600 | 2800 | 3200 | 3100 | 3200 | 3250 | 2230 | 2600 | 3600 | 9000 | 3500 | 11000 | 25 | 4100 | 3200 | 9300 | 4200 | 14000 | 2300
|  |  | кДж/м2 | ISO 179/1eU | Влажный | 1500 |  |  | 1600
Ударная вязкость по Шарпи | + 23 °C |  | кДж/м2 | ISO 179/1eU | Сухой | Без разрыва | Без разрыва |  | Без разрыва | Без разрыва | 35 | 20 | Без разрыва | 17 | Без разрыва | 80 |  | 90 | Без разрыва | 82 | 59 | 23 | Без разрыва | Без разрыва |  | Без разрыва | 11.3 | 45 | Без разрыва | Без разрыва |  | Без разрыва | 45 | Без разрыва
| -40 C | – 40 °C | кДж/м2 | ISO 179/1eA | Сухой | Без разрыва |  |  | Без разрыва | Без разрыва |  |  | 80 | [15 empty] | Заготовка повреждена
Ударная вязкость по Шарпи (с надрезом) |  |  | кДж/м2 |  | Сухой | 70 |  |  | 80 | 80 | З |  |  | 2.5 |  | 3.4 |  |  | 11 | 14 | 3.9 | 10 | 6 |  |  | 6.5 | 8.9 | 6.4 | 7разрывов
|  |  | кДж/м2 | ISO 868 | Влажный |  |  |  |  | 18 | [18 empty] | 7разрывов
Твердость по Шору, шкала D |  |  |  |  | Сухой | 75 | 80 | 80 | 80 |  | 80 | 85 | 81 | 77 | 74 | 80 | 80 | 81 | 84 | 81 | 84 | 81 | 80 | 88 | 85 | 87 | 91 |  |  | 86 | 93 |  |  | 84
Предел текучести по вермени σ1/1000 | 23 °C / 50% OB | 23 °C/50% OB | МПа | ISO 899 | Влажный | 5.5 |  |  | 6 |  |  |  | 14 | [6 empty] | 12
| 100 °C | 100 °C | МПа | ISO 899 | Сухой | 2.5 |  |  | 3.5 | [8 empty] | 60
Модуль упругости при изгибе ЕC/1000 2O | 23 °C / 50% OB | 23 °C/50% OB | МПа | ISO 899 | Влажный | 230 |  |  | 400
ТЕРМИЧЕСКИЕ СВОЙСТВА
Температура деформации | Метод A |  | °C | ISO75 | Сухой | 55–75 |  | 168 | 100 | 64 | 120 | 250 | 110 | 120 |  |  | 98 | 105 |  | 67 | 93.6 |  | 50 | 152 | 293 | 153 | 315 | 336 | 155 | 190 | 210 | 95 | 200 | 207
| Метод B |  | °C | ISO 75 | Сухой | >160 |  |  | >200 | 132 |  | 250 | 160 | [6 empty] | 165 | 189.5 |  | 135 |  |  | 176 |  |  | 210 | 200 | 212 | 115 | 270
Температура плавления | Метод A |  | °C | ISO 3146 |  | 220 | 220 | 215 | 255 | 263 |  | 255 | 164–168 |  | 165 | 175 | 165 |  | 178 | 255 | 249 |  | 235 | 340 | 340 | 340 | 340 | 343 | са.340 |  |  | 280 | 280 | 225
Макс. рабочая температура в течении нескольких часов работы |  |  | °C |  |  | ≤180 |  |  | <200 |  |  | 200 |  |  |  |  | 140 | 100 |  | 160 | 160 | 160 |  | 300 | 300 | 240 |  | 240
ТДЭ 5 000 часов (50% от прочности на растяжение)1) |  |  | °C | IEC 216 |  | 90 |  |  | 95 | [8 empty] | 160 |  | 115 | 115 | 115 |  | 260 | 260 | 246 |  |  | 335
ТДЭ 20 000 часов (50% от прочности на растяжение)1) |  |  | °C | IEC 216 |  | 75 |  | 140 | 80 |  |  | 150 | 100 |  |  |  | 100 |  |  | 100 | 100 | 100 |  |  |  | 234 |  |  | 305
Термический коэффициент линейного расширения |  |  | 1/K∙10–5 | DIN 53752 | Сухой | 7–10 |  |  | 7–10 |  | 8.5 | 2–3 | 11 | 14 |  |  |  | 120 | 10 | 6 |  | 6 | 9–15 | 4.7 | 2.2 | 5.8 | 1.7 | 5 |  | 0.45 | 5 | 5.5 | 3 | 5.6
Теплопроводность | Метод A |  | Вт/(К∙м) | Сухой | 0.23 |  |  |  | 0.23 |  |  | 0.27 | [11 empty] | 0.25 | 0.24 |  |  | 0.92
Удельная теплоемкость |  |  | Дж/(г∙K) | IEC 1006 | Сухой | 1.7 |  |  | 1.7 |  |  | 1.5 | 1.5 |  |  |  |  | 10 | [10 empty] | 8
ДИЭЛЕКТРИЧЕСКИЕ СВОЙСТВА
Диэлектрическая проницаемость | 1 МГц |  |  | IEC 250 | Сухой | 3.5 |  |  | 3.2 |  | 3.3 |  | 3.8 | 4.4 |  |  | 3.7 |  |  | 3.3 |  |  | 3.2 | 3.2 | [6 empty] | 3.4
|  |  |  | IEC 250 | Влажный | 7 |  |  | 5
Диэлектрические потери tan | 1 МГц |  |  | IEC 250 | Сухой | 0.023 |  |  | 0.026 |  |  |  | 0.024 | 0.003 | [5 empty] | 0.02 |  |  |  | 0.004 |  | 0.005 |  |  |  | 0.0023
|  |  |  | IEC250 | Влажный | 0.3 |  |  | 0.2
Диэлектрическая прочность |  |  | КВ/мм | IEC243 | Сухой | 100 |  |  | 120 | 31 |  | 30 | >20 |  | 14 |  | 33 |  |  | 50 |  |  |  | 20
|  |  | КВ/мм | IEC243 | Влажный | 60 |  |  | 80
Обьемное удельное сопротивление |  |  | Ωхсм | IEC93 | Сухой | 1015 | >1012 | >1012 | 1015 |  | 1015 | >1012 | 1015 | 1014 | 109 | 104 | >1013 |  | >1012 | 1016 | 5×1013 |  |  | 1016 |  | 1015 |  |  |  | >1013 | >1013 | >1012 | >1012 | >1013
|  |  | Ωхсм | IEC93 | Влажный | 1012 |  |  | 1012
Поверхностное сопротивление ROA |  |  | Ω | IEC93 | Сухой | 1013 | >1012 | 1011 | 1013 | >1012 | 1013 |  | 1011 | 1014 | 1010 | 104 | >1013 | >1012 | >1012 |  | >1013 |  | >1012 |  |  | 1015 |  |  |  | >1013 | >1015 | >1012 | >1012 | >1015
|  |  | Ω | IEC93 | Влажный | 1010 | 1010
Трекингостойкость | KA/KB метод |  |  | IEC112 | Сухой/Влаж | KB>600 |  |  | KB>600 |  |  |  | KB>600 | [6 empty] | KA>450
| KC метод |  |  | IEC112 | Сухой/Влаж | KB>600 |  |  | KB>600 | [10 empty] | KC>600
РАЗЛИЧНЫЕ СВОЙСТВА
Плотность | Метод D, E |  | г/см3 | ISO1183 | Сухой | 1,13–1,15 | 1.15 | 1.15 | 1.15 | 1.08 | 1.12 | 1.35 | 1,41–1,43 | 1.34 | 1.35 | 1.41 | 1.44 | 1.56 | 1,42–1,43 | 1.36 | 1.4 | 1.38 | 1.3 | 1.32 | 1.48 | 1.29 | 1.51 | 1.4 | 1.49 | 1.27 | 1.51 | 1.35 | 1.64 | 1.29
Поглощение влаги при температуре 23 °C, относительной влажности 50% | Насыщенность |  | % | ISO62 |  | 3,0±0,4 | 3 |  | 2,8±0,3 |  | 2.2 | 1.5 | 0.2 | 0.2 |  |  | 0.2 | <0,1 | 0.2 | ~0,23 | 0.3 | ~ 0,23 |  | 0.1 | 0.06 |  | 0.11 |  |  | 0.7 |  |  | 0.37
Водопоглощение при 23 °C | Насыщенность |  | % | ISO62 |  | 8,0±0,5 | 8 |  | 8,5±0,5 |  | 8.5 | 5.5 | 0.25 | 0.8 |  |  | 0.6 |  |  | – 0,5 | 0.5 | ~ 0,5 | 0.5 | 0.5 |  | 0.5 |  | 0.04 | 0.4 | 1.25 |  | 0.02 | 0.02 | 1.1
Характеристики при горении | Воспламеняемость Acc.VDE |  |  | VDE 0304 | Сухой | II b |  |  | II b |  |  |  | BH (3–25 мм/мин) | [6 empty] | II b
| Воспламеняемость отделочных материалов в пассажирских авто |  | м/мин | FMVSS 302 | Влажный | <100 |  |  | <100 | [10 empty] | <100
| Воспламеняемость согласно UL стенд. (толщина образца 1,6 мм) |  |  | UL94 |  | HB | HB | HB | HB | HB | HB | HB | HB | HB |  |  | HB |  | HB | HB | HB | HB | HB | V0 | V0 | V0 | V0 | V0 | V0 | V0 | V0 | V0 | V0 | V0
Износостойкость 2) |  |  | мкм/км | ISO7148-2 | Сухой | [5 empty] | 4.3 |  |  | 2.1 |  |  | 3 |  |  | 22 | 1.9 | 1.1